## TEC_SEGo1
INICIO
Menu
Seguro DIN 472
En acero para muelle al carbono. acabado estándar - fosfato y aceite
Los anillos Din 472 o seguros segers(seggers,seagers,seager,circlip). En norma ANDERTON 1300, en norma WALDES TRUCK 5000. Estos son utilizados para el montaje de piezas y su posterior fácil desmontaje solamente abriendo el anillo Los podemos encontrar en automóviles,máquinas agrícolas,viales,mineras,electrodomésticos y muchas otras posibilidades de mecanismos. Los seguros son fabricados en acero para resortes SAE 1070 cuya composición química es la siguiente:
Interior | Ranura (G) | [5 empty] | Añillo circular (F) | [8 empty] | Wt. | Tc | Tg
B | G | Tol. | w | Tol. | n | d | t | Tol. | D | Tol. | C | C1 | L (máximo) | b | h (mínimo) | (kg/k) | (N) | (N)
8 | 8.4 | +0.09 | 0.90 |  | 0.6 | 0.2 | 0.80 | +0.00 | 8.7 |  | 3.0 | 3.6 | 2.4 | 1.1 | 1.0 | 0.11 | 6200 | 600
9 | 9.4 | -0.00 | 0.90 |  | 0.6 | 0.2 | 0.80 | -0.05 | 9.8 |  | 3.7 | 4.4 | 2.5 | 1.3 | 1.0 | 0.17 | 7000 | 680
9.5 | 9.9 |  | 1.10 |  | 0.6 | 0.2 | 1.00 |  | 10.3 |  | 3.2 | 3.9 | 3.0 | 1.3 | 1.2 | 0.22 | 9300 | 720
10 | 10.4 |  | 1.10 |  | 0.6 | 0.2 | 1.00 |  | 10.8 |  | 3.3 | 4.0 | 3.2 | 1.4 | 1.2 | 0.24 | 9700 | 750
11 | 11.4 |  | 1.10 |  | 0.6 | 0.2 | 1.00 |  | 11.8 | +0.36 | 4.1 | 4.8 | 3.3 | 1.5 | 1.2 | 0.30 | 10700 | 830
12 | 12.5 |  | 1.10 |  | 0.8 | 0.3 | 1.00 |  | 13.0 | -0.10 | 4.9 | 5.7 | 3.4 | 1.7 | 1.5 | 0.34 | 11700 | 1130
13 | 13.6 | +0.11 | 1.10 |  | 0 9 | 0.3 | 1.00 |  | 14.1 |  | 5.4 | 6.4 | 3.6 | 1.8 | 1.5 | 39 | 12700 | 1470
14 | 14.6 | -0.00 | 1.10 |  | 0.9 | 0.3 | 1.00 |  | 15.1 |  | 6.2 | 7.2 | 3.7 | 1.9 | 1.7 | 0.45 | 13500 | 1580
15 | 15.7 |  | 1.10 |  | 1.1 | 0.4 | 1.00 |  | 16.2 |  | 7.2 | 8.3 | 3.7 | 2.0 | 1.7 | 0.48 | 14600 | 1980
16 | 16.8 |  | 1.10 |  | 1.2 | 0.4 | 1.00 |  | 17.3 |  | 8.0 | 9.2 | 3.8 | 2.0 | 1.7 | 0.54 | 15600 | 2410
17 | 17.8 |  | 1.10 |  | 1.2 | 0.4 | 1.00 |  | 18.3 |  | 8.8 | 10.0 | 3.9 | 2.1 | 1.7 | 0.59 | 16600 | 2560
18 | 19.0 |  | 1.10 |  | 1.5 | 0.5 | 1.00 |  | 19.5 |  | 9.4 | 10.8 | 4.1 | 2.2 | 2.0 | 0.61 | 17500 | 3390
19 | 20.0 | +0 13 | 1.10 |  | 1.5 | 0.5 | 1.00 |  | 20.5 | +0.42 | 10.4 | 11.8 | 4.1 | 2.2 | 2.0 | 0.72 | 18500 | 3580
20 | 21.0 | -0.00 | 1.10 |  | 1.5 | 0.5 | 1.00 |  | 21.5 | -0.13 | 11.2 | 12.6 | 4.2 | 2.3 | 2.0 | 0.75 | 19500 | 3770
21 | 22.0 |  | 1.10 |  | 1.5 | 0.5 | 1.00 |  | 22.5 |  | 12.2 | 13.6 | 4.2 | 2.4 | 2.0 | 0.84 | 20400 | 3960
22 | 23.0 |  | 1.10 |  | 1.5 | 0.5 | 1.00 |  | 23.5 |  | 13.2 | 14.6 | 4.2 | 2.5 | 2.0 | 0.86 | 21400 | 4150
23 | 24.1 |  | 1.30 |  | 1.7 | 0.6 | 1.20 |  | 24.6 |  | 14.2 | 15.7 | 4.2 | 2.5 | 2.0 | 1.20 | 26900 | 4770
24 | 25.2 |  | 1.30 |  | 1.8 | 0.6 | 1.20 |  | 25.9 | +0.42 | 14.8 | 16.4 | 4.4 | 2.6 | 2.0 | 1.21 | 28000 | 5430
25 | 26.2 | +0.21 | 1.30 |  | 1.8 | 0.6 | 1.20 |  | 26.9 | -0.21 | 15.5 | 17.2 | 4.5 | 2.7 | 2.0 | 1.33 | 29200 | 5650
26 | 27.2 | -0.00 | 1.30 |  | 1.8 | 0.6 | 1.20 | +0.00 | 27.9 |  | 16.1 | 17.8 | 4.7 | 2.8 | 2.0 | 1.35 | 30400 | 5880
27 | 28.4 |  | 1.30 |  | 2.1 | 0.7 | 1.20 | -0.06 | 29.1 |  | 17.1 | 19.0 | 4.7 | 2.9 | 2.0 | 1.55 | 31600 | 7t30
28 | 29.4 |  | 1.30 |  | 2.1 | 0.7 | 1.20 |  | 30.1 |  | 17.9 | 19.8 | 4.8 | 2.9 | 2.0 | 1.64 | 32700 | 7390
29 | 30.4 |  | 1.30 |  | 2.1 | 0.7 | 1.20 |  | 31.1 |  | 18.9 | 20.8 | 4.8 | 3.0 | 2.0 | 1.74 | 33900 | 7650
30 | 31.4 |  | 1.30 |  | 2.1 | 0.7 | 1.20 |  | 32.1 |  | 19.9 | 21.8 | 4.8 | 3.0 | 2.0 | 1.87 | 35100 | 7920
31 | 32.7 |  | 1.30 | +0.14 | 2.6 | 0.9 | 1.20 |  | 33.4 |  | 20.0 | 22.3 | 5.2 | 3.2 | 2.5 | 2.20 | 36200 | 9930
32 | 33.7 |  | 1.30 | -0.00 | 2.6 | 0.9 | 1.20 |  | 34.4 | +0.50 | 20.6 | 22.9 | 5.4 | 3.2 | 2.5 | 1.98 | 37400 | 10300
33 | 34.7 |  | 1.30 |  | 2.6 | 0.9 | 1.20 |  | 35.5 | -0.25 | 21.6 | 23.9 | 5.4 | 3.3 | 2.5 | 2.13 | 36800 | 10b00
34 | 35.7 |  | 1.60 |  | 2.6 | 0.9 | 1.50 |  | 36.5 |  | 22.6 | 24.9 | 5.4 | 3.3 | 2.5 | 2.88 | 49700 | 10900
35 | 37.0 |  | 1.60 |  | 3.0 | 1.0 | 1.50 |  | 37.8 |  | 23.6 | 26.2 | 5.4 | 3.4 | 2.5 | 2.93 | 51100 | 13200
36 | 35.0 | +0.25 | 1.60 |  | 3.0 | 1.0 | 1.50 |  | 38.8 |  | 24.6 | 27.2 | 5.4 | 4.0 | 2.5 | 3.23 | 52600 | 13600
37 | 39.0 | -0.00 | 1.60 |  | 3.0 | 1.0 | 1.50 |  | 39.8 |  | 25.4 | 28.0 | 5.5 | 3.2 | 2.5 | 2.98 | 54100 | 13900
38 | 40.0 |  | 1.60 |  | 3.0 | 1.0 | 1.50 |  | 40.8 |  | 26.4 | 29.0 | 5.5 | 3.7 | 2.5 | 3.54 | 55500 | 14300
40 | 42.5 |  | 1.85 |  | 3.8 | 1.3 | 1.75 |  | 43.5 |  | 27.8 | 30.9 | 5.8 | 3.9 | 2.5 | 4.63 | 56600 | 18800
41 | 43.5 |  | 1.85 |  | 3.8 | 1.3 | 1.75 |  | 44.5 |  | 28.6 | 31.7 | 5.9 | 4.0 | 2.5 | 5.37 | 58000 | 19300
42 | 44.5 |  | 1.85 |  | 3.8 | 1.3 | 1.75 |  | 45.5 | +0.90 | 29.6 | 32.7 | 5.9 | 4.1 | 2.5 | 5.21 | 59500 | 19800
45 | 47.5 |  | 1.85 |  | 3.8 | 1.3 | 1.75 |  | 48.5 | -0.39 | 32.0 | 35.1 | 6.2 | 4.3 | 2.5 | 5.88 | 63700 | 21200
47 | 49.5 |  | 1.85 |  | 3.8 | 1.3 | 1.75 |  | 50.5 |  | 33.5 | 36.7 | 6.4 | 4.4 | 2.5 | 6.13 | 66500 | 22100
48 | 50.5 |  | 1.85 |  | 3.8 | 1.3 | 1.75 |  | 51.5 |  | 34.5 | 37.7 | 6.4 | 4.5 | 2.5 | 6.31 | 68000 | 22600
50 | 53.0 |  | 2.15 |  | 4.5 | 1.5 | 2.00 |  | 54.2 |  | 36.3 | 40.0 | 6.5 | 4.6 | 2.5 | 8.01 | 80900 | 28300
51 | 54.0 |  | 2.15 |  | 4.5 | 1.5 | 2.00 |  | 55.2 |  | 37.3 | 41.0 | 6.5 | 4.7 | 2.5 | 8.72 | 82500 | 28800
52 | 55.0 |  | 2.15 |  | 4.5 | 1.5 | 2.00 |  | 56.2 |  | 37.9 | 41.6 | 6.7 | 4.7 | 2.5 | 8.91 | 84100 | 29400
55 | 58.0 |  | 2.15 |  | 4.5 | 1.5 | 2.00 |  | 59.2 |  | 40.7 | 44.4 | 6.8 | 5.0 | 2.5 | 9.44 | 89000 | 31100
56 | 59.0 |  | 2.15 |  | 4.5 | 1.5 | 2.00 |  | 60.2 | +1.10 | 41.7 | 45.4 | 6.8 | 5.1 | 2.5 | 9.75 | 90600 | 31700
57 | 60.0 | +0.30 | 2.15 |  | 4.5 | 1.5 | 2.00 | +0.00 | 62.2 |  | 42.7 | 46.4 | 6.8 | 5.1 | 2.5 | 9.56 | 92200 | 32200
58 | 61.0 | -0.00 | 2.15 |  | 4.5 | 1.5 | 2.00 | -0.07 | 62.2 | -0.46 | 43.5 | 47.2 | 6.9 | 5.2 | 2.5 | 10.36 | 93800 | 32800
60 | 63.0 |  | 2.15 |  | 4.5 | 1.5 | 2.00 |  | 64.2 |  | 44.7 | 48.4 | 7.3 | 5.4 | 2.5 | 11.15 | 97100 | 33900
62 | 65.0 |  | 2.15 |  | 4.5 | 1.5 | 2.00 |  | 66.2 |  | 46.7 | 50.4 | 7.3 | 5.5 | 2.5 | 11.59 | 100000 | 35100
63 | 66.0 |  | 2.15 |  | 4.5 | 1.5 | 2.00 |  | 67.2 |  | 47.7 | 51.4 | 7.3 | 5.6 | 2.5 | 11.78 | 102000 | 35600
64 | 67.0 |  | 2.15 |  | 4.5 | 1.5 | 2.00 |  | 68.2 |  | 48.7 | 52.4 | 7.3 | 5.2 | 2.5 | 16.80 | 104000 | 36200
65 | 68.0 |  | 2.65 |  | 4.5 | 1.5 | 2.50 |  | 69.2 |  | 49.0 | 52.8 | 7.6 | 5.8, | 3.0 | 17.71 | 131000 | 36800
B | G | Tol. | W | Tol. | n | d | t | Tol. | D | Tol. | c | c1 | L | b | h | (Kg/K) | (N) | (N)
[6 empty] | _ | [6 empty] | (Máximo) | _ | (Mínimo)
67 | 70.0 | +0.30 | 2.65 | +0.14 | 4.5 | 1.5 | 2.50 | -0.07 | 72.5 |  | 50.8 | 54.6 | 7.7 | 6.0 | 3.0 | 17.71 | 136000 | 37900
68 | 71.0 |  | 2.65 |  | 4.5 | 1.5 | 2.50 |  | 72.5 |  | 51.6 | 55.4 | 7.8 | 6.1 | 3.0 | 17.72 | 138000 | 38500
70 | 73.0 |  | 2.65 |  | 4.5 | 1.5 | 2.50 |  | 74.5 | +1.10 | 53.6 | 57.4 | 7.8 | 6.2 | 3.0 | 17.65 | 142000 | 39600
72 | 75.0 |  | 2.65 |  | 4.5 | 1.5 | 2.50 |  | 76.5 | -0.46 | 55.6 | 59.4 | 7.8 | 6.4 | 3.0 | 19.70 | 146000 | 40700
75 | 78.0 |  | 2.65 |  | 4.5 | 1.5 | 2.50 |  | 79.5 |  | 58.6 | 62.4 | 7.8 | 6.6 | 3.0 | 20.62 | 152000 | 42400
76 | 79.0 | +0.35 | 2.65 |  | 4.5 | 1.5 | 2.50 |  | 80.7 |  | 59.6 | 63.4 | 7.8 | 6.1 | 3.0 | 22.68 | 154000 | 43000
78 | 81.0 |  | 2.65 |  | 4.5 | 1.5 | 2.50 |  | 82.5 |  | 60.1 | 64.0 | 8.5 | 6.8 | 3.0 | 22.46 | 155000 | 44100
80 | 83.5 |  | 2.65 |  | 5.3 | 1.8 | 2.50 |  | 85.5 |  | 62.1 | 66.5 | 8.5 | 7.0 | 3.0 | 21.38 | 162000 | 52800
82 | 85.5 |  | 2.65 |  | 5.3 | 1.8 | 2.50 |  | 87.5 |  | 64.1 | 68.5 | 8.5 | 6.2 | 3.0 | 22.27 | 166000 | 54100
85 | 88.5 |  | 3.15 | +0.18 | 5.3 | 1.8 | 3.00 | -0.08 | 90.5 |  | 66.9 | 71.3 | 8.6 | 7.2 | 3.5 | 31.78 | 206000 | 56100
88 | 91.5 |  | 3.15 |  | 5.3 | 1.8 | 3.00 |  | 93.5 |  | 69.9 | 74.3 | 8.6 | 7.4 | 3.5 | 32.94 | 214000 | 58100
90 | 93.5 |  | 3.15 |  | 5.3 | 1.8 | 3.00 |  | 95.5 | +1.30 | 71.9 | 76.3 | 8.6 | 7.6 | 3.5 | 33.35 | 218000 | 59400
92 | 95.5 |  | 3.15 |  | 5.3 | 1.8 | 3.00 |  | 97.5 | -0.54 | 73.7 | 78.1 | 8.7 | 7.8 | 3.5 | 35.72 | 223000 | 60700
95 | 98.5 |  | 3.15 |  | 5.3 | 1.8 | 3.00 |  | 100.5 |  | 76.5 | 80.9 | 8.8 | 8.1 | 3.5 | 38.88 | 231000 | 62700
98 | 101.5 |  | 3.15 |  | 5.3 | 1.8 | 3.00 |  | 103.5 |  | 79.0 | 83.5 | 9.0 | 8.3 | 3.5 | 42.16 | 238000 | 64700
100 | 103.5 |  | 3.15 |  | 5.3 | 1.8 | 3.00 |  | 105.5 |  | 80.6 | 85.1 | 9.2 | 8.4 | 3.5 | 43.41 | 243000 | 66000
102 | 106.0 | +0.54 | 4.15 |  | 6.0 | 2.0 | 4.00 |  | 108.0 |  | 82.0 | 87.0 | 9.5 | 8.5 | 3.5 | 55.20 | 330000 | 76900
105 | 109.0 |  | 4.15 |  | 6.0 | 2.0 | 4.00 |  | 112.0 |  | 85.0 | 90.0 | 9.5 | 8.7 | 3.5 | 59.20 | 340000 | 79200
108 | 112.0 |  | 4.15 |  | 6.0 | 2.0 | 4.00 |  | 115.0 |  | 88.0 | 93.0 | 9.5 | 8.9 | 3.5 | 62.60 | 350000 | 81400
110 | 114.0 |  | 4.15 |  | 6.0 | 2.0 | 4.00 |  | 117.0 |  | 88.2 | 93.2 | 10.4 | 9.0 | 3.5 | 71.75 | 356000 | 82900
112 | 116.0 |  | 4.15 |  | 6.0 | 2.0 | 4.00 |  | 119.0 |  | 90.0 | 95.0 | 10.5 | 9.1 | 3.5 | 70.68 | 362000 | 84400
115 | 119.0 |  | 4.15 |  | 6.0 | 2.0 | 4.00 |  | 122.0 |  | 93.0 | 98.0 | 10.5 | 9.3 | 3.5 | 73.16 | 372000 | 86700
120 | 124.0 | +0.63 | 4.15 |  | 6.0 | 2.0 | 4.00 |  | 127.0 |  | 96.9 | 102.0 | 11.0 | 9.7 | 3.5 | 80.40 | 385000 | 90500
125 | 129.0 |  | 4.15 |  | 6.0 | 2.0 | 4.00 |  | 132.0 |  | 101.9 | 107.0 | 11.0 | 10.0 | 4.0 | 81.20 | 405000 | 94300
127 | 131.0 |  | 4.15 |  | 6.0 | 2.0 | 4.00 |  | 135.0 |  | 103.9 | 109.0 | 11.0 | 10.0 | 4.0 | 80.80 | 411000 | 95800
130 | 134.0 |  | 4.15 |  | 6.0 | 2.0 | 4.00 |  | 137.0 |  | 106.9 | 112.0 | 11.0 | 10.2 | 4.0 | 85.13 | 421000 | 98000
135 | 139.0 |  | 4.15 |  | 6.0 | 2.0 | 4.00 | +0.00 | 142.0 | +1.50 | 111.5 | 116.0 | 11.2 | 10.5 | 4.0 | 94.79 | 437000 | 102000
140 | 144.0 |  | 4.15 |  | 6.0 | 2.0 | 4.00 | -0.10 | 147.0 | -0.63 | 116.5 | 121.0 | 11.2 | 10.7 | 4.0 | 98.61 | 453000 | 106000
145 | 149.0 |  | 4.15 |  | 6.0 | 2.0 | 4.00 |  | 152.0 |  | 121.0 | 126.0 | 11.4 | 10.9 | 4.0 | 10650 | 469000 | 109000
150 | 155.0 |  | 4.15 |  | 7.5 | 2.5 | 4.00 |  | 158.0 |  | 124.8 | 131.0 | 12.0 | 11.2 | 4.0 | 10680 | 485000 | 141000
155 | 160.0 |  | 4.15 |  | 7.5 | 2.5 | 4.00 |  | 164.0 |  | 129.8 | 136.0 | 12.0 | 11.4 | 4.0 | 128.00 | 502000 | 146000
160 | 165.0 |  | 4.15 |  | 7.5 | 2.5 | 4.00 |  | 169.0 |  | 132.7 | 139.0 | 13.0 | 11.6 | 4.0 | 130.50 | 518000 | 151000
165 | 170.0 |  | 4.15 |  | 7.5 | 2.5 | 4.00 |  | 174.5 |  | 137.7 | 144.0 | 13.0 | 11.8 | 4.0 | 132.00 | 534000 | 156000
170 | 175.0 |  | 4.15 |  | 7.5 | 2.5 | 4.00 |  | 179.5 |  | 141.6 | 148.0 | 13.5 | 12.0 | 4.0 | 149.50 | 550000 | 160000
175 | 180.0 |  | 4.15 |  | 7.5 | 2.5 | 4.00 |  | 184.5 |  | 146.6 | 153.0 | 13.5 | 12.0 | 4.0 | 158.50 | 566000 | 165000
180 | 185.0 | +0.72 | 4.15 |  | 7.5 | 2.5 | 4.00 |  | 189.5 |  | 150.2 | 156.0 | 14.2 | 13.0 | 4.0 | 168.00 | 583000 | 170000
185 | 190.0 |  | 4.15 |  | 7.5 | 2.5 | 4.00 |  | 194.5 |  | 155.2 | 161.0 | 14.2 | 13.0 | 4.0 | 177.50 | 599000 | 174000
190 | 195.0 |  | 4.15 |  | 7.5 | 2.5 | 4.00 |  | 199.5 |  | 160.2 | 166.0 | 14.3 | 13.0 | 4.0 | 184.00 | 615000 | 179000
195 | 200.0 |  | 4.15 |  | 7.5 | 2.5 | 4.00 |  | 204.5 | +1.70 | 165.2 | 171.0 | 14.2 | 13.0 | 4.0 | 189.60 | 631000 | 184000
200 | 205.0 |  | 4.15 |  | 7.5 | 2.5 | 4.00 |  | 209.5 | -0.12 | 170.2 | 176.0 | 14.3 | 13.0 | 4.0 | 196.00 | 647000 | 188000
210 | 216.0 |  | 5.15 |  | 9.0 | 3.0 | 5.00 |  | 222.0 |  | 180.2 | 187.0 | 14.2 | 14.0 | 4.0 | 263.00 | 739000 | 237000
220 | 226.0 |  | 5.15 |  | 9.0 | 3.0 | 5.00 |  | 232.0 |  | 190.2 | 197.0 | 14.2 | 14.0 | 4.0 | 276.00 | 774000 | 249000
230 | 236.0 |  | 5.15 |  | 9.0 | 3.0 | 5.00 |  | 242.0 |  | 200.2 | 207.0 | 14.2 | 14.0 | 4.0 | 291.00 | 809000 | 260000
240 | 246.0 |  | 5.15 |  | 9.0 | 3.0 | 5.00 |  | 252.0 |  | 210.2 | 217.0 | 14.2 | 14.0 | 4.0 | 304.00 | 845000 | 271000
250 | 256.0 | +0.81 | 5.15 |  | 9.0 | 3.0 | 5.00 | +0.00 | 262.0 |  | 220.2 | 227.0 | 14.2 | 14.0 | 4.0 | 318.50 | 880000 | 283000
260 | 268.0 |  | 5.15 |  | 12.0 | 4.0 | 5.00 | -0.12 | 275.0 | +2.00 | 226.0 | 235.0 | 16.2 | 16.0 | 5.0 | 385.00 | 915000 | 392000
270 | 278.0 |  | 5.15 |  | 12.0 | 4.0 | 5.00 |  | 285.0 |  | 236.0 | 245.0 | 16.2 | 16.0 | 5.0 | 401.50 | 950000 | 407000
280 | 288.0 |  | 5.15 |  | 12.0 | 4.0 | 5.00 |  | 295.0 | -0.81 | 246.0 | 255.0 | 16.2 | 16.0 | 5.0 | 417.50 | 985000 | 422000
290 | 298.0 |  | 5.15 |  | 12.0 | 4.0 | 5.00 |  | 305.0 |  | 256.0 | 265.0 | 16.2 | 16.0 | 5.0 | 433.40 | 1020000 | 437000
REFERENCIA
B | = | Agujero,Perforación |  | L | = | Profundidad de la pata
- | = | - |  | b | = | Alma del anillo
G | = | Ranura de la perforación |  | h | = | Agujero
Tol | = | Tolerancia |  | F | = | Anillo
W | = | Ancho de la ranura |  | Wt | = | Peso Kg/1000
n | = | Margen de arista |  | min | = | Minimo
d | = | Profundidad de la ranura |  | ~ | = | Aproximadamente
t | = | Espesor |  | max | = | Máximo
D | = | Diámetro libre interior/exterior |  | Ref. No. | = | Número de referencia
C | = | •Anillo en el eje/en el agujero |  | Tc(N) | = | Carga Axial (Newtones) anillo
C1 | = | Anillo en la ranura |  | Tg(N) | = | Carga Axial (Newtones) ranura
Página 2

## Informe de compatibilidad
Informe de compatibilidad para TEC_SEGo1.xls
Ejecutar el 17-02-2020 2:48
Si el libro se guarda o se abre en un formato de archivo de una versión anterior de Microsoft Excel, las características indicadas no estarán disponibles.
Pérdida menor de fidelidad | Nº de apariciones | Versión
Algunas celdas o estilos de este libro contienen un formato no admitido en el formato de archivo seleccionado. Estos formatos se convertirán al formato más cercano disponible. | 5 | Excel 97-2003